## Sheet1
压缩弹簧设计计算 |  |  |  |  | 当前计算结果： 弹簧丝直径：d=6mm弹簧中径：D=40mm有效圈数：n=25 Ho×Hb×Hn×H1=： 200mm×159mm×162.255mm×184.902mm弹簧重量：G=0.754kg | [5 empty] | 0.1 | 14
计算项目 | 符号 | 单位 | 公式及数据来源 | 结果 |  |  |  | 碳素弹簧钢丝B级 | 0.1 | 端部不并紧，不磨平 | 0.15 | 12.83
一.已知条件 | [7 empty] | 碳素弹簧钢丝C级 | 0.15 | 端部不并紧，磨平0.25圈 | 0.2 | 11.67
最大工作负荷 | Pn | N | 300 |  |  |  | -300 | 碳素弹簧钢丝D级 | 0.2 | 端部并紧，不磨平，支撑圈为1圈 | 0.25 | 10.5
最小工作负荷 | P1 | N | 120 |  |  |  |  | 65Mn | 0.25 | 端部不并紧，磨平，支撑圈为0.75圈 | 0.3 | 9.33
工作行程 | Hn | mm | 25 |  |  |  |  | 60Si2Mn | 0.3 | 端部并紧，磨平，支撑圈为1圈 | 0.35 | 8.17
变载荷作用次数 |  | 次 | 1000000 |  |  |  | Ⅱ类：受变负荷作用，次数在1000~100000之间 | 60Si2MnA | 0.35 | 端部并紧，磨平，支撑圈为1.25圈 | 0.4 | 7
弹簧材料 |  |  | 碳素弹簧钢丝B级 |  |  |  |  | 60Si2CrA | 0.4 |  | 0.45 | 12
端部型式 |  |  | 端部并紧，磨平，支撑圈为1圈 |  |  |  |  | 70Si3MnA | 0.45 |  | 0.5 | 10.83
端部固定状态 |  |  | 两端固定 |  |  |  |  | 65Si2MnWA | 0.5 |  | 0.6 | 9.67
稳定性措施 |  |  | 无 |  |  |  |  | 60Si2CrVA | 0.6 |  | 0.7 | 8.5
二.几何计算 | [7 empty] | 50CrVA | 0.8 |  | 0.8 | 7.33
1.弹簧丝直径 | d | mm | 按GB1358-78试取 | 6 | 1 | 6.3 | 0.1 | 30W4Cr2VA | 1 |  | 0.9 | 6.17
1.弹簧许用应力 | [τp] | MPa | 表：11-1-2 | 488 |  | 44.1 |  | 1Cr18Ni9 | 1.2 |  | 1 | 5
2.弹簧中径 | D |  | 按GB1358-78试取 | 40 | 1 |  |  | 1Cr18Ni9Ti | 1.6 |  | 1.2 | 10
3.曲度系数 | K |  | 表：11-1-6 | 1.224603 | 7 |  |  | 2Cr18Ni9 | 2 |  | 1.4 | 9
4.旋绕比 | C |  | 表：11-1-6 | 6.666667 | 2 | 2 | 14 | 4Cr13 | 2.5 |  | 1.6 | 8
5.要求的弹簧刚度 | P" | N/mm | P''=(Pn-P1)/Hn | 7.2 |  |  |  | Cr17Ni7Al | 3 |  | 1.8 | 7
6.弹簧单圈刚度 | P'd | N/mm | P'd=0.125Gd4/D3 | 198.703125 |  |  |  | Cr15Ni7MoAl | 3.5 |  | 2 | 6
7.有效圈数 | n |  | n=P'd/P'' | 25 |  |  |  | Ni36CrTiAl | 4 |  | 2.2 | 5
8.弹簧刚度 | P' | N/mm | P'=P'd/n | 7.948125 |  |  |  | Ni42CrTi | 4.5 |  | 2.5 | 9
9.工作极限负荷 | Pj | N | Pj=0.125πd3τj/(KD) | 0 |  |  |  | Co40CrNiMo | 5 |  | 2.8 | 8.54
10.工作极限负荷下变形 | Fj | mm | Fj=Pj/P' | 0 |  |  |  | QSi3-1 | 6 |  | 3 | 8.09
11.最大工作负荷下变形 | Fn | mm | Fn=Pn/P' | 37.74475 |  |  |  | QSn4-3 | 8 |  | 3.2 | 7.64
12.最小工作负荷下变形 | F1 | mm | F1=P1/P' | 15.0979 |  |  |  | QSn6.5-0.1 | 10 |  | 3.5 | 7.18
13.节距 | t | mm | t=(Ho-1.5d)/n | 7.64 |  | 7.50979 |  | QBe2 | 12 |  | 3.8 | 6.73
14.间距 | δ | mm | δ=t-d | 1.64 |  | 1.50979 |  |  | 16 |  | 4 | 6.27
15.自由高度 | Ho | mm | Ho=nt+1.5d | 200 |  | 196.7448 |  |  | 20 |  | 4.2 | 5.82
16.工作行程 | h | mm | h=Fn-F1 | 22.64685 |  |  |  |  | 25 |  | 4.5 | 5.36
17.压并高度 | Hb | mm | Hb=(n+1.5)d | 159 |  |  |  |  | 30 |  | 5 | 4.91
10.工作极限负荷下高度 | Hj | mm | Hj=Ho-Fj | 200 |  |  |  |  | 35 |  | 5.5 | 4.45
11.最大工作负荷下高度 | Hn | mm | Hn=Ho-Fn | 162.255 |  |  |  |  | 40 |  | 6 | 4
12.最小工作负荷下高度 | H1 | mm | H1=Ho-F1 | 184.902 |  |  |  |  | 45 |  | 7 | 8
13.螺旋角 | α | ° | α=arctan(t/πD) | 3.47914 |  |  |  |  | 50 |  | 8 | 7.33
14.弹簧单圈展开长度 | l | mm |  | 125.8957 |  |  |  |  | 60 |  | 9 | 6.67
15.总圈数 | n1 |  | 表：11-1-5 | 27 |  |  |  |  | 70 |  | 10 | 6
16.展开长度 | L | mm | L=ln1 | 3399.185 |  | 0.7544611 |  |  | 80 |  | 12 | 5.33
三.稳定性验算 | [8 empty] | 0.1 |  | 14 | 4.67
1.稳定性临界负荷 | Pe | N | Pe=CBP'Ho | 1271.7 |  |  |  |  | 0.15 |  | 16 | 4
不稳定性系数 | CB |  | 表：11-1-7 | 0.8 |  |  |  |  | 0.2 |  | 18 | 6
2.稳定性条件 |  |  | Pe>Pn | 满足 |  | 1 |  |  | 0.25 |  | 20 | 5.83
四.疲劳强度验算 | [8 empty] | 0.3 |  | 22 | 5.67
1.疲劳强度安全系数 | s |  |  | 2.623865 |  |  |  |  | 0.35 |  | 25 | 5.5
剪切疲劳极限 | τo | MPa | 表：11-1-7 | 402.6 |  |  |  |  | 0.4 |  | 28 | 5.33
最大工作负荷产生的切应力 | τmax | MPa | τmax=8KDPn/(πd3) | 173.2459 |  |  |  |  | 0.45 |  | 30 | 5.16
最小工作负荷产生的切应力 | τmin | MPa | τmin=8KDP1/(πd3) | 69.29835 |  |  |  |  | 0.5 |  | 32 | 5
2.许用安全系数 | [s] |  | 表：11-1-7 | 1.7 |  |  |  |  | 0.6 |  | 35 | 4.83
3.强度条件 |  |  | s≥[s] | 满足 |  | 1 |  |  | 0.7 |  | 38 | 4.67
苏州.官波. |  |  | 2026-07-28 12:08 | [5 empty] | 0.8 |  | 40 | 4.5
[9 empty] | 0.9 |  | 42 | 4.33
[9 empty] | 1 |  | 45 | 4.17
[9 empty] | 1.2 |  | 50 | 4
[9 empty] | 1.4 |  | 55 | 4
[9 empty] | 1.6 |  | 60 | 4
[9 empty] | 1.8 |  | 65 | 4
[9 empty] | 2 |  | 70 | 4
[9 empty] | 2.2 |  | 80 | 4
2.5
2.8
3
3.2
3.5
3.8
4
4.2
4.5
5
5.5
6
7
8
9
10
12
14
16
18
20
22
25
28
30
32
35
38
40
42
45
50
55
60
65
70
80
Note on E47: 官波: 当弹簧的设计计算和材料试验数据精确性高时，取1.3～1.7;否则取1.8～2.2。
Note on F12: 官波: 如果单元格E13的值经过一个以上的循环的变化仍不能停止，请在此处选择一个大于1.1的计算精度值。
Note on F13: 如果需要强制使用“第一系列”的d值，请输入“1”，否则输入“2”
Note on F15: 如果需要强制使用“第一系列”的D值，请输入“1”，否则输入“2”
Note on F16: 官波: 选择旋绕比。
Note on F17: 如果要采用热卷弹簧，输入“1”，否则输入“2”
Note on G13: 此单元格存放“规划求解”的自变量d
Note on G14: 此单元格存放“规划求解”的自变量D
Note on G37: 存放弹簧重量

## 材料 (hidden)
| Ⅰ类：受变负荷作用，次数≥1000000次 | Ⅱ类：受变负荷作用，次数在1000~100000之间 | Ⅲ类：受变负荷作用，次数≤1000次 | σ |  | G | E | σb
碳素弹簧钢丝B级 | 366 | 488 | 610 | 610 | 762.5 | 78.5 | 197
碳素弹簧钢丝C级 | 366 | 488 | 610 | 610 | 762.5 | 78.5 | 197
碳素弹簧钢丝D级 | 366 | 488 | 610 | 610 | 762.5 | 78.5 | 197
65Mn | 366 | 488 | 610 | 610 | 762.5 | 78.5 | 197 | 980
60Si2Mn | 471 | 627 | 785 | 785 | 981 | 78.5 | 197 | 1275
60Si2MnA | 471 | 627 | 785 | 785 | 981 | 78.5 | 197 | 1570
60Si2CrA | 471 | 627 | 785 | 785 | 981 | 78.5 | 197 | 1765
70Si3MnA | 530 | 706 | 883 | 883 | 1110 | 78.5 | 197 | 1375
65Si2MnWA | 560 | 745 | 931 | 931 | 1167 | 78.5 | 197 | 1375
60Si2CrVA | 560 | 745 | 931 | 931 | 1167 | 78.5 | 197 | 1865
50CrVA | 442 | 588 | 735 | 735 | 920 | 78.5 | 197 | 1275
30W4Cr2VA | 442 | 588 | 735 | 735 | 920 | 78.5 | 197 | 1325
1Cr18Ni9 | 324 | 432 | 540 | 540 | 667 | 71.5 | 193
1Cr18Ni9Ti | 324 | 432 | 540 | 540 | 667 | 71.5 | 193
2Cr18Ni9 | 324 | 432 | 540 | 540 | 667 | 71.5 | 193
4Cr13 | 442 | 588 | 735 | 735 | 920 | 75.5 | 215
Cr17Ni7Al | 471 | 627 | 785 | 785 | 981 | 73.5 | 183
Cr15Ni7MoAl | 471 | 627 | 785 | 785 | 981 | 73.5 | 183
Ni36CrTiAl | 442 | 588 | 735 | 735 | 920 | 75.5 | 197
Ni42CrTi | 412 | 550 | 687 | 687 | 862 | 65.6 | 186
Co40CrNiMo | 500 | 666 | 834 | 834 | 1000 | 76.5 | 197
QSi3-1 | 265 | 353 | 442 | 442 | 550 | 40.2 | 93 | 785
QSn4-3 | 265 | 353 | 442 | 442 | 550 | 39.2 | 93 | 785
QSn6.5-0.1 | 265 | 353 | 442 | 442 | 550 | 39.2 | 93 | 785
QBe2 | 353 | 442 | 550 | 550 | 735 | 42.2 | 129.5

## σb (hidden)
| 碳素弹簧钢丝B级 | 碳素弹簧钢丝C级 | 碳素弹簧钢丝D级
0.08 | 2400 | 2740 | 2840
0.09 | 2350 | 2690 | 2840
0.1 | 2300 | 2650 | 2790
0.12 | 2250 | 2600 | 2740
0.14 | 2200 | 2550 | 2740
0.16 | 2150 | 2500 | 2690
0.18 | 2150 | 2450 | 2690
0.2 | 2150 | 2400 | 2690
0.22 | 2110 | 2350 | 2690
0.25 | 2060 | 2300 | 2640
0.28 | 2010 | 2300 | 2640
0.3 | 2010 | 2300 | 2640
0.32 | 1960 | 2250 | 2600
0.35 | 1960 | 2250 | 2600
0.4 | 1910 | 2250 | 2600
0.45 | 1860 | 2200 | 2550
0.5 | 1960 | 2200 | 2550
0.55 | 1810 | 2150 | 2500
0.6 | 1760 | 2110 | 2450
0.63 | 1760 | 2110 | 2450
0.7 | 1710 | 2060 | 2450
0.8 | 1710 | 2010 | 2400
0.9 | 1710 | 2010 | 2350
1 | 1660 | 1960 | 2300
1.2 | 1620 | 1910 | 2250
1.4 | 1620 | 1860 | 2150
1.6 | 1570 | 1810 | 2110
1.8 | 1520 | 1700 | 2010
2 | 1470 | 1710 | 1910
2.2 | 1420 | 1660 | 1810
2.5 | 1420 | 1660 | 1760
2.8 | 1370 | 1620 | 1710
3 | 1370 | 1570 | 1710
3.2 | 1320 | 1570 | 1660
3.5 | 1320 | 1570 | 1660
4 | 1320 | 1520 | 1620
4.5 | 1320 | 1520 | 1620
5 | 1320 | 1470 | 1570
5.5 | 1270 | 1470 | 1570
6 | 1220 | 1420 | 1520
6.3 | 1220 | 1420
7 | 1170 | 1370
8 | 1170 | 1370
9 | 1130 | 1320
10 | 1130 | 1320
11 | 1080 | 1270
12 | 1080 | 1270
13 | 1030 | 1220

## C.D,n (hidden)
C | D(1系列) | D(1,2系列) |  |  | n | Ho
4 | 0.4 | 0.4 | 0.4 | 1.4 | 2 | 1000
4.1 | 0.5 | 0.5 | 0.5 | 1.8 | 2.25 | 950
4.2 | 0.6 | 0.6 | 0.6 | 2.2 | 2.5 | 900
4.3 | 0.7 | 0.7 | 0.7 | 2.8 | 2.75 | 850
4.4 | 0.8 | 0.8 | 0.8 | 3.2 | 3 | 800
4.5 | 0.9 | 0.9 | 0.9 | 3.8 | 3.25 | 780
4.6 | 1 | 1 | 1 | 4.2 | 3.5 | 750
4.7 | 1.2 | 1.2 | 1.2 | 4.8 | 3.75 | 720
4.8 | 1.6 | 1.4 | 1.6 | 5.5 | 4 | 700
4.9 | 2 | 1.6 | 2 | 6.5 | 4.25 | 680
5 | 2.5 | 1.8 | 2.5 | 7.5 | 4.5 | 650
5.2 | 3 | 2 | 3 | 8.5 | 4.75 | 620
5.4 | 3.5 | 2.2 | 3.5 | 9.5 | 5 | 600
5.5 | 4 | 2.5 | 4 | 14 | 5.5 | 580
5.6 | 4.5 | 2.8 | 4.5 | 18 | 6 | 550
5.8 | 5 | 3 | 5 | 22 | 6.5 | 520
6 | 6 | 3.2 | 6 | 28 | 7 | 500
6.2 | 7 | 3.5 | 7 | 32 | 7.5 | 480
6.4 | 8 | 3.8 | 8 | 38 | 8 | 450
6.5 | 9 | 4 | 9 | 42 | 8.5 | 420
6.6 | 10 | 4.2 | 10 | 48 | 9 | 400
6.8 | 12 | 4.5 | 12 | 52 | 9.5 | 380
7 | 16 | 4.8 | 16 | 58 | 10 | 360
7.2 | 20 | 5 | 20 | 65 | 10.5 | 340
7.4 | 25 | 5.5 | 25 | 75 | 11.5 | 320
7.5 | 30 | 6 | 30 | 85 | 12.5 | 300
7.6 | 35 | 6.5 | 35 | 95 | 13.5 | 280
7.8 | 40 | 7 | 40 | 105 | 14.5 | 260
8 | 45 | 7.5 | 45 | 115 | 15 | 240
8.5 | 50 | 8 | 50 | 125 | 16 | 220
9 | 55 | 8.5 | 55 | 135 | 18 | 200
9.5 | 60 | 9 | 60 | 145 | 20 | 190
10 | 70 | 9.5 | 70 | 170 | 22 | 180
11 | 80 | 10 | 80 | 190 | 25 | 170
12 | 90 | 12 | 90 | 210 | 28 | 160
14 | 100 | 14 | 100 | 230 | 30 | 150
| 110 | 16 | 110 | 250 |  | 140
| 120 | 18 | 120 | 270 |  | 130
| 130 | 20 | 130 | 290 |  | 120
| 140 | 22 | 140 | 340 |  | 115
| 150 | 25 | 150 | 380 |  | 110
| 160 | 28 | 160 | 450 |  | 105
| 180 | 30 | 180 |  |  | 100
| 200 | 32 | 200 |  |  | 95
| 220 | 35 | 220 |  |  | 90
| 240 | 38 | 240 |  |  | 85
| 260 | 40 | 260 |  |  | 80
| 280 | 42 | 280 |  |  | 75
| 300 | 45 | 300 |  |  | 70
| 320 | 48 | 320 |  |  | 65
| 360 | 50 | 360 |  |  | 60
| 400 | 52 | 400 |  |  | 58
|  | 55 |  |  |  | 55
|  | 58 |  |  |  | 52
|  | 60 |  |  |  | 50
|  | 65 |  |  |  | 48
|  | 70 |  |  |  | 45
|  | 75 |  |  |  | 42
|  | 80 |  |  |  | 40
|  | 85 |  |  |  | 38
|  | 90 |  |  |  | 35
|  | 95 |  |  |  | 32
|  | 100 |  |  |  | 30
|  | 105 |  |  |  | 28
|  | 110 |  |  |  | 25
|  | 115 |  |  |  | 22
|  | 120 |  |  |  | 20
|  | 125 |  |  |  | 18
|  | 130 |  |  |  | 16
|  | 135 |  |  |  | 14
|  | 140 |  |  |  | 12
|  | 145 |  |  |  | 10
|  | 150 |  |  |  | 9
|  | 160 |  |  |  | 8
|  | 170 |  |  |  | 7
|  | 180 |  |  |  | 6
|  | 190 |  |  |  | 5
|  | 200 |  |  |  | 4
210
220
230
240
250
260
270
280
290
300
320
340
360
380
400
450

## CB (hidden)
| 10 | 9.75 | 9.5 | 9.25 | 9 | 8.75 | 8.5 | 8.25 | 8 | 7.75 | 7.5 | 7.25 | 7 | 6.75 | 6.5 | 6.25 | 6 | 5.75 | 5.5 | 5.25 | 5 | 4.75 | 4.5 | 4.25 | 4 | 3.75 | 3.5 | 3.25 | 3 | 2.75 | 2.5 | 2.25 | 2
两端固定 | 0.12 | 0.125 | 0.13 | 0.14 | 0.15 | 0.1575 | 0.165 | 0.1825 | 0.2 | 0.215 | 0.23 | 0.25 | 0.27 | 0.3 | 0.33 | 0.365 | 0.4 | 0.485 | 0.57 | 0.685 | 0.8 | 0.8 | 0.8 | 0.8 | 0.8 | 0.8 | 0.8 | 0.8 | 0.8 | 0.8 | 0.8 | 0.8 | 0.8
一端固定，一端回转 | 0.065 | 0.0675 | 0.07 | 0.075 | 0.08 | 0.085 | 0.09 | 0.095 | 0.1 | 0.1075 | 0.115 | 0.1225 | 0.13 | 0.14 | 0.15 | 0.16 | 0.17 | 0.1875 | 0.205 | 0.225 | 0.245 | 0.28 | 0.315 | 0.4075 | 0.5 | 0.65 | 0.8 | 0.8 | 0.8 | 0.8 | 0.8 | 0.8 | 0.8
两端回转 | 0.024 | 0.0245 | 0.025 | 0.0275 | 0.03 | 0.0335 | 0.037 | 0.03725 | 0.0375 | 0.04125 | 0.045 | 0.2725 | 0.5 | 0.28 | 0.06 | 0.07 | 0.08 | 0.09 | 0.1 | 0.11 | 0.12 | 0.135 | 0.15 | 0.175 | 0.2 | 0.2375 | 0.275 | 0.3375 | 0.4 | 0.6 | 0.8 | 0.8 | 0.8

## τo (hidden)
1000 | 10000 | 100000 | 1000000 | 10000000 | 10000000
549 | 549 | 427 | 402.6 | 366 | 366